## Tabelle1
Bestimmung des SHRP-Performance Grades in der Schweiz | [10 empty] | Lokale Lagekorrekturwerte in [°C] |  |  | Regionale Basiswerte und Höhengradienten der Minimum und Maximumtemperaturen
[11 empty] | Lage | Minimum | Maximum | Nr. | Region | Minimum |  | Maximum
1.Schritt | Region | [9 empty] | Frei | 0 | 0 |  |  | c | d | a | b | c | d
| 1 | Jura | [8 empty] | Mulde | -2.5 | 0 | 1 | Jura | -5.5 | -8.3 | 0 | 0 | -5 | 46.9
| 2 | Genfersee | [8 empty] | Kaltluftsee | -6 | 1 | 2 | Genfersee | -7.3 | -6.4 | 0 | 0 | -3 | 46.1
| 3 | Westliches Mittelland |  | x | [6 empty] | See | 2 | -0.5 | 3 | Westliches Mittelland | -6.7 | -6.8 | 0 | 0 | -3 | 46.1
| 4 | Östliches Mittelland | [8 empty] | Stadt | 0.5 | 0.5 | 4 | Östliches Mittelland / Voralpen | -5.7 | -8.6 | 0 | 0 | -3 | 46.1
| 5 | Nördl. Voralpen | [8 empty] | Südhang | 1.5 | 1.5 | 5 | Nördliche Voralpen | -5.6 | -7.5 | 0 | 0 | -2.4 | 25.1
| 6 | Wallis | [8 empty] | Osthang | 0.7 | 0 | 6 | Wallis | -4.8 | -8.3 | -5.9 | 26.1 | -37.8 | 60.3
| 7 | Graubünden | [8 empty] | Westhang | 0.7 | 0.7 | 7 | Graubünden | -6.5 | -8.2 | -4.2 | 15.5 | -19.6 | 51.8
| 8 | Alpensüdseite | [8 empty] | Wald | 0 | -6 | 8 | Alpensüdseite | -5.1 | -6.9 | -4.2 | 15.2 | -17.2 | 50.2
2.Schritt |  | Höhe des Standorts [m] |  | 850
3.Schritt | Lage
|  | Frei |  | x
Mulde
Kaltluftsee
See
Stadt
Südhang
Osthang
Westhang
Wald
4. Schritt |  | Tsmin [°C] | -12.495 |  | mit Lagerkorrektur | -12.495
|  | Tsmax [°C] | 43.55 |  | mit Lagerkorrektur | 43.55
5. Schritt |  | Tsmax,2cm | [°C] | 43.55
|  | Tsmax,7cm | [°C] | 38.198085
6. Schritt |  | sdmin | [°C] | 3.742
|  | sdmax | [°C] | 0.9955
7. Schritt |  | Tsmin,95% | [°C] | -19.11834
|  | Tsmax,95% | [°C] | 45.312035
8. Schritt |  | LT95 |  | -22
[6 empty] | Bitumen | PG | 46 | - | 22
|  | HT95 |  | 46
Note on F14: < 2'500 m
Note on D17: Freier Standort, offenes Gelände, Nordhang, kein hoher Horizont.
Note on D18: Kleine bis mittlere Mulden oder flache Täler, in denen sich, vor allem im Winter, Kaltluftseen bilden oder die schattig sind. Hauptsächlich im Jura und den Alpen aber auch im Mittelland (z.B.: La-Chaux-de-Fonds, Hinterrhein und Visp).
Note on D19: In diese Kategorie fallen die grossen Kaltluftseen vom Oberengadin und vom Goms (z.B.: Samedan und Ulrichen).
Note on D20: Seeuferbereich von grösseren Seen. Der Standort sollte nicht weiter als 1 km vom Ufer entfernt sein und der See muss eine gewisse Grösse erreichen (z.B.: Pully und Lugano).
Note on D21: Trifft nur im Zentrum von grösseren Städten auf (mehr als 100'000 Einwohner: Genf, Lausanne, Bern, Basel, Zürich).
Note on D22: Nach Süden gerichteter Hang (ab ca. 10° Neigung). Hang muss sich über mindestens 100 Höhenmeter erstrecken (z.B.: Montana und Locarno-Monti). Standorte südlich einer grossen Stützmauer (ab ca. 5 m Höhe).
Note on D23: Nach Osten gerichteter Hang (ab ca. 10° Neigung). Hang muss sich über mindestens 100 Höhenmeter erstrecken (z.B.: Adelboden).
Note on D24: Nach Westen gerichteter Hang (ab ca. 10° Neigung). Hang muss sich über mindestens 100 Höhenmeter erstrecken (z.B.: Adelboden).
Note on D25: Schattige Wald- oder andere Standorte, die selbst im Sommer kaum von der Sonne beschienen werden.
Note on D27: Ts = a·h3 + b·h2 + c·h + d
Note on D29: Ts = a·h3 + b·h2 + c·h + d
Note on D31: Maximumtemperatur in 2 cm Tiefe = Tsmax mit Lagekorrektur
Note on D33: Maximumtemperatur in 7 cm Tiefe = 0.9127·Tsmax,2cm - 1.55
Note on D35: Standardabweichung allgemein : 3.3 + 0.52·h Standardabweichung für Wallis, Graubünden und Tessin: 1.4 + 1.31·h
Note on D37: Standardabweichung allgemein : 0.8 + 0.23·h Standardabweichung für Alpentäler: 0.5 + 0.24·h
Note on D39: 95 % Quantile = Tsmin - 1.77·sdmin (in 2 cm Tiefe)
Note on D41: 95 % Quantile = Tsmax + 1.77·sdmax (in 2 cm Tiefe)
Note on D43: Minimumtemperatur für alle Punkte in der Schweiz (unterhalb 2'500 m)
Note on D45: Maximumtemperatur für alle Punkte in der Schweiz (unterhalb 2'500 m)